## Feuil1
Date | Heure | Numero | Diametre (mm) | Materiau | Epaisseur (mm) | Position cible (um) | DO | Energie minicalo A (J) | Energie minicalo B (J) | Energie A (J) | Energie B (J) | Energie totale (J) | Duree (ns) | I (GW/cm²) | VSL max. (m/s) | Fact. Franges (m/s) | Caméra | Commentaires
2026-01-16 | 16:30 | 0 | 2 | Al6061-T6 | 0.2 | ? | ? | - | - | 3 | 0 | 3 | 15 | 6.366198 | 120 | 328.9 | Non | 1er tir VISAR sur al6061-T6 de 0,2 mm - calibre minicalo trop important - energie approximative
2026-01-19 | 11:22 | 1 | 2 | Al6061-T6 | 0.2 | 94 | 1.67 | 0.009 |  | 3.857143 |  | 3.857143 | 15 | 8.185111 | 90 | 328.9 | Non | 1er tir VISAR sur al6061-T6 de 0,2 mm avec environ 10 GW/cm² sur cible - VSL conforme a l attendu
2026-01-19 | 11:53 | 2 | 2 | Al6061-T6 | 0.2 | 94 | 1.67 | 0.00965 |  | 4.135714 |  | 4.135714 | 15 | 8.776258 | 110 | 328.9 | Non | Idem precedent - VSL conforme a l attendu
2026-01-19 | 12:19 | 3 | 2 | Al6061-T6 | 0.2 | 94 | 1.67 | 0.00958 |  | 4.105714 |  | 4.105714 | 15 | 8.712596 | 90 | 328.9 | Non | Idem precedent - VSL conforme a l attendu
2026-01-19 | 14:01 | 4 | 2 | Al6061-T6 | 0.5 | 194 | 1.67 | 0.00967 |  | 4.144286 |  | 4.144286 | 15 | 8.794447 | 110 | 229.4 | Non | 1er tir VISAR sur al6061-T6 de 0,5 mm avec environ 10 GW/cm² sur cible - VSL un peu au dessus de l attendu (80 m/s)
2026-01-19 | 14:46 | 5 | 2 | Al6061-T6 | 0.5 | 194 | 1.67 | 0.0098 |  | 4.2 |  | 4.2 | 15 | 8.912677 | 100 | 229.4 | Non | Idem precedent - VSL conforme a l'attendu mais signal plus bruite que le precedent
2026-01-19 | 15:27 | 6 | 2 | Al6061-T6 | 1 | ? | 1.67 | 0.00958 |  | 4.105714 |  | 4.105714 | 15 | 8.712596 | 100 | 229.4 | Non | 1er tir VISAR sur al6061-T6 de 1,0 mm avec environ 10 GW/cm² sur cible - VSL conforme a l attendu
2026-01-19 | 15:48 | 7 | 2 | Al6061-T6 | 1 | ? | 1.67 | 0.00951 |  | 4.075714 |  | 4.075714 | 15 | 8.648934 | 90 | 229.4 | Non | Idem precedent - VSL conforme a l attendu
2026-01-19 | 16:41 | 8 | 2 | Al6061-T6 | 2 | ? | 1.67 | 0.00946 |  | 4.054286 |  | 4.054286 | 15 | 8.603461 | 60 | 106.1 | Non | 1er tir VISAR sur al6061-T6 de 2,0 mm avec environ 10 GW/cm² sur cible - VSL plus faible qu attendu
2026-01-19 | 17:05 | 9 | 2 | Al6061-T6 | 2 | ? | 1.67 | 0.00946 |  | 4.054286 |  | 4.054286 | 15 | 8.603461 | 15 | 106.1 | Non | Idem precedent - Resultat VISAR bizarre car vitesse tres faible - probleme sur LASER HERA - a refaire
2026-01-20 | 11:18 | 10 | 2 | Al6061-T6 | 2 | ? | 1.67 | 0.00888 |  | 3.805714 |  | 3.805714 | 15 | 8.075977 | 60 | 106.1 | Non | Idem precedent mais fibre aller du VISAR avec 8 um de cœur vs. 50 um jusque la - pic max insensible au changement de sonde mais effets 2D tres differents ( -45 m/s vs. -15 m/s avec la fibre de 50 um)
2026-01-20 | 11:35 | 11 | 2 | Al6061-T6 | 0.2 | ? | 1.67 | 0 | 0.00888 | 0 | 6.685132 | 6.685132 | 15 | 14.18629 | 100 | 229.4 | Non | Repetition des tirs 1,2 et 3 pour verifier la reproductibilite du resultat avec la fibre de 8 um a cœur - signal tres propre avec une vitesse max encadree par les tirs 1,2 et 3 mais doute sur l energie
2026-01-20 | 11:47 | 12 | 2 | Al6061-T6 | 2 | ? | 0.7 | 0.079 |  | 33.85714 |  | 33.85714 | 15 | 71.84709 | 100 | 229.4 | Non | Passage a 40 J sur 2 mm d'epaisseur - VSL superieure aux essais basse intensite et pic plus large - mise en evidence de l elastoplasticite
2026-01-20 | 12:45 | 13 | 2 | Al6061-T6 | 1 | ? | 0.7 | 0.07789 |  | 33.38143 |  | 33.38143 | 15 | 70.83759 | 170 | 229.4 | Non | Passage a 1 mm en 40 J -Profil de vitesse tres pique - coherent de l'apparition des effets 2D simultanement au debouche du choc
2026-01-20 | 13:08 | 14 | 2 | Al6061-T6 | 1 | ? | 0.7 | 0.07645 |  | 32.76429 |  | 32.76429 | 15 | 69.52797 | 140 | 229.4 | Non | Idem precedent - Profil de vitesse tres similaire au precedent sauf pour la valeur max
2026-01-20 | 13:30 | 15 | 2 | Al6061-T6 | 0.5 | ? | 0.7 | 0.08072 |  | 34.59429 |  | 34.59429 | 15 | 73.41135 | 240 | 328.9 | Non | Passage a 0,5 mm d'epaisseur - signal tres propre
2026-01-20 | 14:16 | 16 | 2 | Al6061-T6 | 0.5 | ? | 0.7 | 0.07667 |  | 32.85857 |  | 32.85857 | 15 | 69.72805 | 200 | 328.9 | Oui | Idem precedent - signal propre - VSL proche du precedent
2026-01-20 | 14:41 | 17 | 2 | Al6061-T6 | 0.2 | ? | 0.7 | 0.0556 |  | 30.63041 |  | 30.63041 | 15 | 64.99975 | 270 | 542 | Oui | Passage a 0,2 mm d epaisseur - VSL correcte mais energie trop basse -A refaire
2026-01-20 | 15:02 | 18 | 2 | Al6061-T6 | 0.2 | ? | 0.7 | 0.075 |  | 41.318 |  | 41.318 | 15 | 87.67952 | 320 | 542 | Oui | Idem precedent - VSL plus elevee que precedent - a priori energie conforme a la spec - A refaire
2026-01-20 | 15:45 | 19 | 2 | Al6061-T6 | 0.2 | ? | 0.7 | 0.07446 |  | 41.0205104 |  | 41.0205104 | 15 | 87.04823 | 340 | 542 | Oui | Idem precedent - VSL proche du precedent
2026-01-20 | 16:10 | 20 | 2 | Al6061-T6 | 2 | ? | 0.7 |  | 0.05449 | 0 | 41.02172 | 41.02172 | 15 | 87.05079 | 90 | 229.4 | Non | Repetition du tir 12 - VSL proche du tir 12
2026-01-20 | 16:45 | 21 | 2 | Al6061-T6 | 2 | ? | 0 | 0.37 | 0.263 | 158.5714 | 204.2344 | 362.8059 | 15 | 769.8979 | 400 | 1892 | Oui | Passage a 400 J sur 2 mm d epaisseur - Signal de vitesse tres bruite - Pas de signature d endommagement
2026-01-20 | 17:15 | 22 | 2 | Al6061-T6 | 1 | ? | 0 | 0.374 | 0.275 | 160.2857 | 213.5531 | 373.8388 | 15 | 793.3106 | 900 | 1892 | Oui | Passage a 1 mm d epaisseur - Beau signal d ecaillage avec envol a 600 m/s + Visu envol d ecaille a la camera
2026-01-21 | 14:00 | 23 | 2 | Al6061-T6 | 1 | ? | 0 | 0.39837 | 0.28265 | 170.73 | 219.4938 | 390.2238 | 15 | 828.0806 | 1200 | 1903 | Oui | Idem precedent - Changement de VISAR car probleme sur bloc PM/Ampli Nucletudes - Incorporation d'un interféromètre + bloc PM/Ampli de HERA sur le montage optique VISAR Nucletudes - Delta de 300 m/s avec le tir precedent - A refaire
2026-01-21 | 15:10 | 24 | 2 | Al6061-T6 | 0.2 | ? | 0 | 0.412 | 0.283 | 176.5714 | 219.7656 | 396.337 | 15 | 841.0532 | 2600 | 5641 | Oui | Passage a 0,2 mm d epaisseur - Envol balistique de l ecaille immediatement apres le pic - Echelon de vitesse a v=vmax
2026-01-21 | 15:35 | 25 | 2 | Al6061-T6 | 0.2 | ? | 0 | 0.41 | 0.286 | 175.7143 | 222.0952 | 397.8095 | 15 | 844.178 | 2600 | 5641 | Oui | Idem precedent - Signal de VSL tres proche du precedent
2026-01-21 | 16:55 | 26 | 2 | Al6061-T6 | 2 | ? | 0 | 0.444 | 0.303 | 190.2857 | 235.2967 | 425.5824 | 15 | 903.1139 | 600 | 1903 | Oui | Repetition du tir 21 - Vmax proche du tir 21
2026-01-21 | 17:15 | 27 | 2 | Al6061-T6 | 2 | ? | 0 | 0.408 | 0.2835 | 174.8571 | 220.1538 | 395.011 | 15 | 838.2394 | 400 | 1903 | Oui | Idem precedent - Vmax differente du tir precedent mais en accord avec le tir 21 - probablement lie a l'energie du tir moins importante sur ces deux tirs par rapport au tir precedent
2026-01-21 | 17:35 | 28 | 2 | Al6061-T6 | 1 | ? | 0 | 0.397 | 0.2849 | 170.1429 | 221.241 | 391.3839 | 15 | 830.5424 | 1000 | 1903 | Oui | Repetition des tirs 22 et 23 - Vmax encadree par ces 2 tirs (1000 m/s) et vitesse d'envol a 800 m/s
2026-01-21 | 18:00 | 29 | 2 | Al6061-T6 | 1 | ? | 0 | 0.379 | 0.2662 | 162.4286 | 206.7194 | 369.148 | 15 | 783.3564 | 1100 | 1903 | Oui | Idem precedent - VSL a un peu basse - p-e en lien avec l energie
2026-01-22 | 10:55 | 30 | 1 | Al6061-T6 | 2 | ? | 2.13 | - | 0.00273 | 0 | 1.305607 | 1.305607 | 15 | 11.08234 | 45 | 123.4 | Non | Passage a 1 mm de taille de tache avec 1 J sur du 2 mm d epaisseur - 45 m/s vs. 60 a la meme intensite en 2mm de diametre de tache - effets 2D predominants - Doute sur le profil de vitesse - A refaire
2026-01-22 | 11:10 | 31 | 1 | Al6061-T6 | 2 | ? | 1.33 | 0.01891 |  | 9.476547 | 0 | 9.476547 | 15 | 80.43943 | 60 | 123.4 | Non | Passage à 10 J sur du 2 mm d epaisseur - vitesse un peu plus faible que la config equivalente en 2 mm de taille de tache
2026-01-22 | 11:30 | 32 | 1 | Al6061-T6 | 0.2 | ? | 2.13 |  | 0.00252 | 0 | 1.205176 | 1.205176 | 15 | 10.22985 | 100 | 123.4 | Non | Passage à 0,2 mm d epaisseur et 1 J - vitesse coherente avec les configs avec diametre de 2 mm equivalentes
2026-01-22 | 13:10 | 33 | 1 | Al6061-T6 | 1 | ? | 2.13 |  | 0.00233 | 0 | 1.114309 | 1.114309 | 15 | 9.45855 | 70 | 123.4 | Non | Passage a 1 mm d epaisseur - Profil de vitesse physique - A refaire
2026-01-22 | 13:25 | 34 | 1 | Al6061-T6 | 1 | ? | 1.33 | 0.01838 |  | 9.476547 | 0 | 9.476547 | 15 | 80.43943 | 110 | 229.4 | Oui | Passage a 10 J - Doute sur le profil temporel mais profil de vitesse physique - A refaire
2026-01-22 | 13:36 | 35 | 1 | Al6061-T6 | 0.2 | ? | 2.13 |  | 0.00262 | 0 | 1.253 | 1.253 | 15 | 10.63579 | 110 | 229.4 | Non | Repetition du tir 32 - Profil de vitesse proche du tir 32
2026-01-22 | 14:30 | 36 | 1 | Al6061-T6 | 2 | ? | 1.33 | 0.01836 |  | 9.20092 | 0 | 9.20092 | 15 | 78.09984 | 60 | 123.4 | Non | Repetition du tir 31 - Profil de vitesse tres proche du tir 31
2026-01-22 | 14:35 | 37 | 1 | Al6061-T6 | 2 | ? | 2.13 |  | 0.00263 | 0 | 1.257782 | 1.257782 | 15 | 10.67639 | 40 | 123.4 | Non | Repetition du tir 30 - Profil de vitesse plus physique que le tir 30 - A refaire
2026-01-22 | 15:00 | 38 | 1 | Al6061-T6 | 0.2 | ? | 1.33 | 0.01739 |  | 8.7148152 |  | 8.7148152 | 15 | 73.97365 | 200 | 542 | Oui | Passage en 0,2 mm - Profil de vitesse plus faible que les tirs 17,18,19 - A refaire
2026-01-22 | 15:20 | 39 | 1 | Al6061-T6 | 0.2 | ? | 1.33 | 0.0186 |  | 9.321194 |  | 9.321194 | 15 | 79.12075 | 290 | 542 | Non | Passage en 0,2 mm - Profil de vitesse plus coherent avec 17,18,19
2026-01-22 | 15:40 | 40 | 1 | Al6061-T6 | 1 | ? | 2.13 |  | 0.00214 |  | 1.023443 | 1.023443 | 15 | 8.687252 | 70 | 123.4 | Non | Repetition du tir 33 - Profil de vitesse tres proche du tir 33
2026-01-22 | 16:20 | 41 | 1 | Al6061-T6 | 1 | ? | 1.33 | 0.01814 |  | 9.09067 |  | 9.09067 | 15 | 77.164 | 100 | 123.4 | Non | Repetition du tir 34 - Profil de vitesse tres proche du tir 34
2026-01-22 | 16:54 | 42 | 1 | Al6061-T6 | 2 | ? | 0.33 | 0.185 |  | 102.0489 |  | 102.0489 | 15 | 866.2176 | 100 | 1053 | Oui | Passage à 100 J - Signal tres bruite - A refaire avec un facteur de franges plus faible
2026-01-22 | 17:10 | 43 | 1 | Al6061-T6 | 1 | ? | 0.33 |  | 0.1309 | 0 | 93.91127 | 93.91127 | 15 | 797.1436 | 600 | 1053 | Oui | Passage a 1 mm - Depouillement manuel necessaire - A refaire
2026-01-22 | 17:31 | 44 | 1 | Al6061-T6 | 1 | ? | 0.33 | 0.18253 |  | 100.6864 |  | 100.6864 | 15 | 854.6525 | 600 | 1053 | Oui | Idem precedent - Depouillement auto ok - Signal de VSL tres proche du tir precedent
2026-01-23 | 10:37 | 45 | 1 | Al6061-T6 | 2 | ? | 0.33 | 0.12643 | 0 | 68.97855 |  | 68.97855 | 15 | 585.5081 | 100 | 329.4 | Non | Repetition tir 42
2026-01-23 | 11:05 | 46 | 1 | Al6061-T6 | 1 | ? | 1.33 | 0 | 0.0133 | 0 | 6.360649 | 6.360649 | 15 | 53.99086 | 100 | 329.4 | Non | Repetition tir 34
2026-01-23 | 11:21 | 47 | 1 | Al6061-T6 | 0.2 | ? | 1.33 | 0.0177 |  | 9.656888 |  | 9.656888 | 15 | 81.97021 | 280 | 329.4 | Non | Repetition tir 38
2026-01-23 | 11:50 | 48 | 1 | Al6061-T6 | 1 | ? | 0.33 |  | 0.13026 |  | 100.7893 | 100.7893 | 15 | 855.5259 | 250 | 1053 | Non | Repetition tir 43
2026-01-23 | 12:14 | 49 | 1 | Ti | 0.7 | ? | 0 | 0.392 | 0 | 213.8701 | 0 | 213.8701 | 15 | 1815.385 | 600 | 1053 | Oui | Passage sur Ti

## Calo
Date | Heure | Calo Voie A | Calo Voie B | MiniCalo Voie A (mJ) | MiniCalo Voie B | Coefficient multiplicateur A | Coefficient multiplicateur B | Densites Voie A | Densites Voie B | Attention : cocher attenaution x2 sur calo basse énergie
2026-01-19 | 10:51 | 3.75 | 212 | 8.75 | 273 | 428.5714 | 776.5568 | 1.67 | 0
2026-01-19 | 16:41 |  | 42.3 |  | 55.47 | #DIV/0! | 762.5744 | - | 0.7
2026-01-20 | 9:38 | 0.959 | 39.9 | 8.5 | 53 | 112.8235 | 752.8302 | 1.67 | 0.7
2026-01-20 | 10:01 | 1.51 |  | 8.51 |  | 177.4383 | #DIV/0! | 1.67 | -
2026-01-20 | 12:47 |  | 1.751 |  | 7.15 | #DIV/0! | 244.8951
2026-01-20 | 14:43 |  | 4.38 |  | 6.86 |  | 638.484
2026-01-21 | 9:55 | 242.4744 | 239.2621 | 440 | 305 | 551.0782 | 784.4659 | 0 | 0
2026-01-21 | 10:18 | 44.62344 | 5.149 | 81 | 8.08 | 550.9067 | 637.2525 | 0.7 | 1.67
2026-01-21 | 10:40 | 4.455 | 46.3554 | 8.79 | 56.74 | 506.8259 | 816.9792 | 1.67 | 0.7
2026-01-22 | 9:35 | 99.8424 | 83.2216 | 181 | 116 | 551.6155 | 717.4276 | 0.33 | 0.36
2026-01-22 | 10:06 | 9.27108 | 1.253 | 18.5 | 2.62 | 501.1395 | 478.2443 | 1.3 | 2.13
2026-01-23 | 10:00 | 99.8424 | 102.1356 | 183 | 132 | 545.5869 | 773.7545 | 0.33 | 0.33
2026-01-23 | 10:37 |  |  |  | 13.2